## Folha 1
EMD020 |  |  | m² | Laje de painel de madeira lamelada colada cruzada (CLT).
Laje de painel de madeira lamelada colada cruzada (CLT) "STORA ENSO", de superfície média maior de 6 m², de 60 mm de espessura, formado por três camadas de lamelas de madeira, coladas com adesivo sem ureia-formaldeído, com camadas sucessivas perpendiculares entre si e disposição transversal das lamelas nas camadas exteriores, acabamento superficial qualidade não vista em ambas as faces, de madeira de abeto vermelho (Picea abies) e pinho silvestre (Pinus sylvestris), com tratamento superficial hidrofugante, transparente; dessolidarização com banda elástica de poliuretano de célula fechada, de 12 mm de espessura; reforço de juntas entre painéis, através de painéis macho-fêmea para a sua correcta ensamblagem fixados com parafusos autoperfurantes e vedação com fita adesiva betuminosa de dupla face; elementos de fixação mecânica, de aço galvanizado tipo DX51D+Z275N e fita adesiva de polietileno de 60 mm de largura.
Unitário | Ud | Descrição |  |  | Rend. | Preço unitário | Importância
mt07ems020pccava | m² | Painel de madeira lamelada colada cruzada (CLT) "STORA ENSO", de superfície média maior de 6 m², de 60 mm de espessura, formado por três camadas de lamelas de madeira, coladas com adesivo sem ureia-formaldeído, com camadas sucessivas perpendiculares entre si e disposição transversal das lamelas nas camadas exteriores, acabamento superficial qualidade não vista em ambas as faces, de madeira de abeto vermelho (Picea abies) e pinho silvestre (Pinus sylvestris), classe de serviço 1 e 2, segundo NP EN 1995-1-1, Euroclasse D-s2, d0 de reacção ao fogo, condutibilidade térmica 0,13 W/(m°C), densidade 490 kg/m³, calor específico 1600 J/kgK, factor de resistência à difusão do vapor de água 20, conteúdo de humidade à entrega de 12% (+/- 2%), classe resistente C24 e módulo de elasticidade paralelo de 12500 N/mm²; CLT 60 L3s NVI WW 24 SAN. Inclusive lingas para facilitar a descarga. |  |  | 1.15 | 49.43 | 56.84
mt07ems030 | Ud | Repercussão por m² de tratamento superficial hidrofugante, transparente, aplicado numa face do painel de madeira lamelada colada cruzada. |  |  | 1 | 4 | 4
mt16pdg060a | m | Banda elástica de poliuretano de célula fechada, de 12 mm de espessura. |  |  | 0.35 | 14.3 | 5.01
mt07mee604b | Ud | Repercussão por m² de reforço de juntas entre painéis, através de painéis macho-fêmea para a sua correcta ensamblagem fixados com parafusos autoperfurantes e vedação com fita adesiva betuminosa de dupla face. |  |  | 1 | 2 | 2
mt07mee603 | Ud | Repercussão por m² de elementos de fixação mecânica, de aço galvanizado tipo DX51D+Z275N, para montagem de painel de madeira lamelada colada cruzada. |  |  | 1 | 1.5 | 1.5
mt15dra070a | m | Fita adesiva de polietileno de 60 mm de largura, para a vedação nos encontros dos painéis e para a fixação e a vedação de lâminas transpiráveis. |  |  | 0.2 | 0.98 | 0.2
mq07gte010c | h | Autogrua de braço telescópico com uma capacidade de elevação de 30 t e 27 m de altura máxima de trabalho. |  |  | 0.05 | 66.84 | 3.34
mo048 | h | Oficial de 1ª montador de estruturas de madeira. |  |  | 0.354 | 17.69 | 6.26
mo095 | h | Ajudante de montador de estruturas de madeira. |  |  | 0.708 | 17.27 | 12.23
| % | Custos directos complementares |  |  | 2 | 91.38 | 1.83
Custo de manutenção decenal: 9,79€ nos primeiros 10 anos. | [5 empty] | Total: | 93.21